## Hoja 1
NIF010 |  |  | m² | Barrera anticapilaridad en muros de fábrica con productos asfálticos.
Barrera anticapilaridad en muro de fábrica formada por lámina de betún modificado con elastómero SBS, LBM(SBS)-40-PE, Imperpuma BM P-4 "GRUPO PUMA", acabada con film plástico termofusible en ambas caras sobre imprimación.
Descompuesto | Ud | Descomposición |  |  |  | Rend. | Precio unitario |  | Precio partida
mt08aaa010a | m³ | Agua. |  |  |  | 0.014 | 1.5 |  | 0.02
mt09mif010ca | t | Mortero industrial para albañilería, de cemento, color gris, categoría M-5 (resistencia a compresión 5 N/mm²), suministrado en sacos, según UNE-EN 998-2. |  |  |  | 0.075 | 32.25 |  | 2.42
mt14pap100a | kg | Emulsión asfáltica estable, Imperpuma "GRUPO PUMA", tipo ED según UNE 104231. |  |  |  | 0.3 | 2.4 |  | 0.72
mt14pap020b | m² | Lámina de betún modificado con elastómero SBS, LBM(SBS)-40-PE, Imperpuma BM P-4 "GRUPO PUMA", masa nominal 4 kg/m², con armadura de film de polietileno de 95 g/m², de superficie no protegida acabada con film plástico termofusible en ambas caras. Según UNE-EN 13707. |  |  |  | 1.1 | 11.12 |  | 12.23
mo029 | h | Oficial 1ª aplicador de láminas impermeabilizantes. |  |  |  | 0.252 | 17.24 |  | 4.34
mo067 | h | Ayudante aplicador de láminas impermeabilizantes. |  |  |  | 0.252 | 16.13 |  | 4.06
mo113 | h | Peón ordinario construcción. |  |  |  | 0.202 | 15.92 |  | 3.22
| % | Medios auxiliares |  |  |  | 2 | 27.01 |  | 0.54
| % | Costes indirectos |  |  |  | 3 | 27.55 |  | 0.83
Coste de mantenimiento decenal: 0,57€ en los primeros 10 años. | [6 empty] | Total: |  | 28.38
Referencia norma UNE y Título de la norma transposición de norma armonizada |  |  |  |  | Aplicabilidad (1) |  |  | Obligatoriedad (2) |  | Sistema (3)
UNE-EN 998-2:2012 |  |  |  |  | 162011 |  |  | 162012 |  | 2+/4
Especificaciones de los morteros para albañilería. Parte 2: Morteros para albañilería
UNE-EN 13707:2005/A2:2010 |  |  |  |  | 142010 |  |  | 1102010 |  | 1/2+/3/4
Láminas flexibles para la impermeabilización. Láminas bituminosas con armadura para impermeabilización de cubiertas. Definiciones y características.
(1) Fecha de aplicabilidad de la norma armonizada e inicio del período de coexistencia
(2) Fecha final del período de coexistencia / entrada en vigor marcado CE
(3) Sistema de evaluación y verificación de la constancia de las prestaciones