## Hoja 1
NIP030 | m | Barrera anticapilaridad en arranque de muro de fábrica, con lámina asfáltica.
Barrera anticapilaridad en arranque de muro de fábrica, de 25 cm de espesor, con lámina de betún modificado con elastómero SBS, LBM(SBS)-40-PE, Imperpuma BM P-4 "GRUPO PUMA", masa nominal 4 kg/m², con armadura de film de polietileno de 95 g/m², acabada con film plástico termofusible en ambas caras, totalmente adherida al soporte con soplete, colocada con solapes sobre una capa de regularización de mortero de cemento, industrial, con aditivo hidrófugo, M-5, previa imprimación con emulsión asfáltica estable, Imperpuma "GRUPO PUMA" y posterior aplicación de capa de protección de mortero de cemento, industrial, con aditivo hidrófugo, M-5.
Código |  | Unidad | Descripción |  | Rendimiento |  | Precio unitario | Importe
1 |  |  | Materiales
mt08aaa010a |  | m³ | Agua. |  | 0.006 |  | 1.5 | 0.01
mt09mif010ia |  | t | Mortero industrial para albañilería, de cemento, color gris, con aditivo hidrófugo, categoría M-5 (resistencia a compresión 5 N/mm²), suministrado en sacos, según UNE-EN 998-2. |  | 0.005 |  | 38.06 | 0.19
mt14pap100a |  | kg | Emulsión asfáltica estable, Imperpuma "GRUPO PUMA", tipo ED según UNE 104231. |  | 0.088 |  | 2.49 | 0.22
mt14pap020b |  | m² | Lámina de betún modificado con elastómero SBS, LBM(SBS)-40-PE, Imperpuma BM P-4 "GRUPO PUMA", masa nominal 4 kg/m², con armadura de film de polietileno de 95 g/m², de superficie no protegida acabada con film plástico termofusible en ambas caras. Según UNE-EN 13707. |  | 0.263 |  | 12.12 | 3.19
[5 empty] | Subtotal materiales: |  |  | 3.61
2 |  |  | Mano de obra
mo029 |  | h | Oficial 1ª aplicador de láminas impermeabilizantes. |  | 0.253 |  | 18.56 | 4.7
mo067 |  | h | Ayudante aplicador de láminas impermeabilizantes. |  | 0.265 |  | 17.53 | 4.65
[5 empty] | Subtotal mano de obra: |  |  | 9.35
3 |  |  | Costes directos complementarios
|  | % | Costes directos complementarios |  | 2 |  | 12.96 | 0.26
Coste de mantenimiento decenal: 0,66€ en los primeros 10 años. |  |  |  |  | Costes directos (1+2+3): |  |  | 13.22
Referencia norma UNE y Título de la norma transposición de norma armonizada |  |  |  | Aplicabilidad(a) |  | Obligatoriedad(b) |  | Sistema(c)
UNE-EN 998-2:2012 |  |  |  | 162011 |  | 162012 |  | 2+/4
Especificaciones de los morteros para albañilería. Parte 2: Morteros para albañilería
UNE-EN 13707:2005/A2:2010 |  |  |  | 142010 |  | 1102010 |  | 1/2+/3/4
Láminas flexibles para la impermeabilización. Láminas bituminosas con armadura para impermeabilización de cubiertas. Definiciones y características.
(a) Fecha de aplicabilidad de la norma armonizada e inicio del período de coexistencia
(b) Fecha final del período de coexistencia / entrada en vigor marcado CE
(c) Sistema de evaluación y verificación de la constancia de las prestaciones