## Hoja 1
EHY091 | m | Reparación de frente de forjado de hormigón armado, mediante recrecido con hormigón armado.
Reparación de frente de forjado de hormigón armado, de canto 30 cm, mediante picado del hormigón deteriorado con martillo eléctrico; saneado de las armaduras que han quedado al descubierto con proyección en seco de chorro de partículas de material abrasivo (silicato de aluminio); aplicación de imprimación, Implarest C "GRUPO PUMA", a base de cemento, áridos seleccionados, polímeros y aditivos, para la protección y pasivación de armaduras de acero, y como puente de unión entre morteros de reparación y hormigón existente, con 1 kg/m² de consumo medio; recrecido del forjado con hormigón armado, realizado con hormigón HA-25/B/12/IIa fabricado en central, y vertido con cubilote y acero UNE-EN 10080 B 500 S, cuantía 5 kg/m, con anclaje químico estructural, mediante perforación de 10 mm de diámetro y 85 mm de profundidad, relleno del orificio con inyección de resina epoxi, libre de estireno, y posterior inserción de varilla roscada con tuerca y arandela de acero galvanizado calidad 5.8, según UNE-EN ISO 898-1, de 8 mm de diámetro y 110 mm de longitud.
Código |  |  | Unidad | Descripción | Rendimiento |  |  | Precio unitario | Importe
1 |  |  |  | Materiales
mt08lim050 |  |  | l | Disolvente de tricloroetileno, para aceites, grasas y resinas. | 0.03 |  |  | 9.65 | 0.29
mt08lim010a |  |  | kg | Abrasivo para limpieza mediante chorro a presión, formado por partículas de silicato de aluminio. | 1.05 |  |  | 0.25 | 0.26
mt09rep030a |  |  | kg | Imprimación, Implarest C "GRUPO PUMA", a base de cemento, áridos seleccionados, polímeros y aditivos, para la protección y pasivación de armaduras de acero, y como puente de unión entre morteros de reparación y hormigón existente, según UNE-EN 1504-7. | 0.3 |  |  | 5.37 | 1.61
mt26reh305aa |  |  | Ud | Anclaje compuesto por varilla roscada de acero galvanizado calidad 5.8, según UNE-EN ISO 898-1 de 8 mm de diámetro, y 110 mm de longitud, tuerca y arandela, para fijaciones sobre estructuras de hormigón. | 1 |  |  | 0.96 | 0.96
mt26reh100C |  |  | Ud | Cartucho de resina epoxi, libre de estireno, de dos componentes, con dosificador y boquilla de mezcla automática, de 400 ml, para anclajes estructurales verticales y horizontales. | 0.851 |  |  | 21.56 | 18.35
mt07aco010c |  |  | kg | Ferralla elaborada en taller industrial con acero en barras corrugadas, UNE-EN 10080 B 500 S, de varios diámetros. | 5 |  |  | 0.81 | 4.05
mt10haf010nca |  |  | m³ | Hormigón HA-25/B/12/IIa, fabricado en central. | 0.024 |  |  | 78.88 | 1.89
mt50spa052b |  |  | m | Tablón de madera de pino, de 20x7,2 cm. | 0.2 |  |  | 4.39 | 0.88
mt50spa101 |  |  | kg | Clavos de acero. | 0.009 |  |  | 1.3 | 0.01
mt50spa081a |  |  | Ud | Puntal metálico telescópico, de hasta 3 m de altura. | 0.013 |  |  | 13.37 | 0.17
[5 empty] | Subtotal materiales: |  |  |  | 28.47
2 |  |  |  | Equipo y maquinaria
mq05mai030 |  |  | h | Martillo neumático. | 0.315 |  |  | 4.08 | 1.29
mq05pdm110 |  |  | h | Compresor portátil diesel media presión 10 m³/min. | 0.158 |  |  | 6.92 | 1.09
mq08lch010 |  |  | h | Equipo de chorro de arena a presión. | 0.035 |  |  | 2.86 | 0.1
[5 empty] | Subtotal equipo y maquinaria: |  |  |  | 2.48
3 |  |  |  | Mano de obra
mo020 |  |  | h | Oficial 1ª construcción. | 0.923 |  |  | 17.54 | 16.19
mo113 |  |  | h | Peón ordinario construcción. | 0.923 |  |  | 16.16 | 14.92
[5 empty] | Subtotal mano de obra: |  |  |  | 31.11
4 |  |  |  | Costes directos complementarios
|  |  | % | Costes directos complementarios | 2 |  |  | 62.06 | 1.24
Coste de mantenimiento decenal: 18,20€ en los primeros 10 años. |  |  |  |  | Costes directos (1+2+3+4): |  |  |  | 63.3
Referencia norma UNE y Título de la norma transposición de norma armonizada | [5 empty] | Aplicabilidad(a) | Obligatoriedad(b) |  | Sistema(c)
UNE-EN 1504-7:2007 | [5 empty] | 162007 | 112009 |  | 2+/4
Productos y sistemas para protección y reparación de estructuras de hormigón. Definiciones, requisitos, control de calidad y evaluación de la conformidad. Parte 7: Protección contra la corrosión de armaduras.
(a) Fecha de aplicabilidad de la norma armonizada e inicio del período de coexistencia
(b) Fecha final del período de coexistencia / entrada en vigor marcado CE
(c) Sistema de evaluación y verificación de la constancia de las prestaciones