## Hoja 1
QAB310 | m² |  | Cubierta plana transitable, no ventilada, con solado fijo, para tráfico rodado. Impermeabilización con láminas asfálticas.
Cubierta plana transitable, no ventilada, con solado fijo, tipo convencional, pendiente del 1% al 15%, para tráfico rodado. FORMACIÓN DE PENDIENTES: mediante encintado de limatesas, limahoyas y juntas con maestras de ladrillo cerámico hueco doble y capa de hormigón ligero, de resistencia a compresión 2,0 MPa y 690 kg/m³ de densidad, confeccionado en obra con arcilla expandida y cemento gris, con espesor medio de 10 cm; con capa de regularización de mortero de cemento, industrial, M-5 de 2 cm de espesor, acabado fratasado; IMPERMEABILIZACIÓN: tipo monocapa, adherida, formada por lámina de betún modificado con plastómero APP, LBM(APP)-50/G-FP, Imperpuma Plus Parking "GRUPO PUMA", de superficie autoprotegida (protección con gránulos de pizarra de color gris en la cara exterior y un film plástico termofusible en la cara interior), mejorada con lámina de oxiasfalto, LA-30-FV, Imperpuma BP V-3 "GRUPO PUMA", acabada con film plástico termofusible en ambas caras, previa imprimación con emulsión asfáltica de base acuosa, Lista Al Uso "GRUPO PUMA"; CAPA DE PROTECCIÓN: pavimento de aglomerado asfáltico, con mezcla bituminosa discontinua en caliente, tipo BBTM 8B, con árido granítico y betún asfáltico de penetración, de 8 cm de espesor. El precio no incluye la ejecución y el sellado de las juntas ni la ejecución de remates en los encuentros con paramentos y desagües.
Código |  | Unidad |  | Descripción | Rendimiento |  |  | Precio unitario | Importe
1 |  |  |  | Materiales
mt04lvc010c |  | Ud |  | Ladrillo cerámico hueco doble, para revestir, 24x11,5x9 cm, para uso en fábrica protegida (pieza P), densidad 780 kg/m³, según UNE-EN 771-1. | 3 |  |  | 0.13 | 0.39
mt01arl030ab |  | m³ |  | Arcilla expandida, suministrada en sacos Big Bag, según UNE-EN 13055-1. | 0.105 |  |  | 125.69 | 13.2
mt08cem011a |  | kg |  | Cemento Portland CEM II/B-L 32,5 R, color gris, en sacos, según UNE-EN 197-1. | 20 |  |  | 0.1 | 2
mt08aaa010a |  | m³ |  | Agua. | 0.012 |  |  | 1.5 | 0.02
mt16pea020b |  | m² |  | Panel rígido de poliestireno expandido, según UNE-EN 13163, mecanizado lateral recto, de 20 mm de espesor, resistencia térmica 0,55 m²K/W, conductividad térmica 0,036 W/(mK), para junta de dilatación. | 0.01 |  |  | 1.34 | 0.01
mt09mif010ca |  | t |  | Mortero industrial para albañilería, de cemento, color gris, categoría M-5 (resistencia a compresión 5 N/mm²), suministrado en sacos, según UNE-EN 998-2. | 0.038 |  |  | 33.86 | 1.29
mt14pap050d |  | m² |  | Lámina de betún modificado con plastómero APP, LBM(APP)-50/G-FP, Imperpuma Plus Parking "GRUPO PUMA", masa nominal 5 kg/m², con armadura de fieltro de poliéster de 160 g/m², de superficie autoprotegida (protección con gránulos de pizarra de color gris en la cara exterior y un film plástico termofusible en la cara interior). Según UNE-EN 13707. | 1.1 |  |  | 6.14 | 6.75
mt14pap010a |  | m² |  | Lámina de betún aditivado con plastómero APP, LA-30-FV, Imperpuma BP V-3 "GRUPO PUMA", masa nominal 3 kg/m², con armadura de fieltro de fibra de vidrio de 60 g/m², de superficie no protegida acabada con film plástico termofusible en ambas caras. Según UNE-EN 13707. | 1.1 |  |  | 2.79 | 3.07
mt14pap100a |  | kg |  | Emulsión asfáltica de base acuosa, Lista Al Uso "GRUPO PUMA", tipo EA según UNE 104231. | 0.3 |  |  | 2.16 | 0.65
mt47aag010aa |  | t |  | Mezcla bituminosa discontinua en caliente, tipo BBTM 8B, con árido granítico y betún asfáltico de penetración, según UNE-EN 13108-2. | 0.184 |  |  | 51.6 | 9.49
[5 empty] | Subtotal materiales: |  |  |  | 36.87
2 |  |  |  | Equipo y maquinaria
mq11ext030 |  | h |  | Extendedora asfáltica de cadenas, de 81 kW. | 0.008 |  |  | 80.34 | 0.64
mq02ron010a |  | h |  | Rodillo vibrante tándem autopropulsado, de 24,8 kW, de 2450 kg, anchura de trabajo 100 cm. | 0.003 |  |  | 16.58 | 0.05
mq06hor010 |  | h |  | Hormigonera. | 0.073 |  |  | 1.68 | 0.12
[5 empty] | Subtotal equipo y maquinaria: |  |  |  | 0.81
3 |  |  |  | Mano de obra
mo020 |  | h |  | Oficial 1ª construcción. | 0.317 |  |  | 19.03 | 6.03
mo113 |  | h |  | Peón ordinario construcción. | 0.58 |  |  | 17.82 | 10.34
mo029 |  | h |  | Oficial 1ª aplicador de láminas impermeabilizantes. | 0.109 |  |  | 19.03 | 2.07
mo067 |  | h |  | Ayudante aplicador de láminas impermeabilizantes. | 0.109 |  |  | 18.05 | 1.97
[5 empty] | Subtotal mano de obra: |  |  |  | 20.41
4 |  |  |  | Costes directos complementarios
|  | % |  | Costes directos complementarios | 2 |  |  | 58.09 | 1.16
Coste de mantenimiento decenal: 19,55€ en los primeros 10 años. |  |  |  |  | Costes directos (1+2+3+4): |  |  |  | 59.25
Referencia norma UNE y Título de la norma transposición de norma armonizada | [5 empty] | Aplicabilidad(a) | Obligatoriedad(b) |  | Sistema(c)
UNE-EN 771-1:2011/A1:2016 | [5 empty] | 1062020 | 1062020 |  | 2+/4
Especificaciones de piezas para fábrica de albañilería. Parte 1: Piezas de arcilla cocida
UNE-EN 13055-1:2003 | [5 empty] | 132003 | 162004 |  | 2+/4
Áridos ligeros. Parte 1: Áridos ligeros para hormigón, mortero e inyectado.
UNE-EN 13055-1/AC:2004 | [5 empty] | 112010 | 112010
UNE-EN 197-1:2011 | [5 empty] | 172012 | 172013 |  | 1+
Cemento. Parte 1: Composición, especificaciones y criterios de conformidad de los cementos comunes.
UNE-EN 13163:2013/A1:2015 | [5 empty] | 1072020 | 1072020 |  | 1/3/4
Productos aislantes térmicos para aplicaciones en la edificación. Productos manufacturados de poliestireno expandido (EPS). Especificación.
UNE-EN 998-2:2012 | [5 empty] | 162011 | 162012 |  | 2+/4
Especificaciones de los morteros para albañilería. Parte 2: Morteros para albañilería
UNE-EN 13707:2005/A2:2010 | [5 empty] | 142010 | 1102010 |  | 1/2+/3/4
Láminas flexibles para la impermeabilización. Láminas bituminosas con armadura para impermeabilización de cubiertas. Definiciones y características.
UNE-EN 13108-2:2007 | [5 empty] | 132007 | 132008 |  | 1/2+/3/4
Mezclas bituminosas. Especificaciones de materiales: Parte 2: Hormigón asfáltico para capas muy finas.
UNE-EN 13108-2:2007/AC:2008 | [5 empty] | 112009 | 112009
(a) Fecha de aplicabilidad de la norma armonizada e inicio del período de coexistencia
(b) Fecha final del período de coexistencia / entrada en vigor marcado CE
(c) Sistema de evaluación y verificación de la constancia de las prestaciones