## Hoja 1
ECY023 | m |  | Inyección de lechada de cal hidratada para la consolidación de muros de mampostería.
Inyección a baja presión o por gravedad desde los orificios más elevados de las juntas del muro de mampostería, con 6 kg/m de lechada, Morcem Cal Inyección Consolidante "GRUPO PUMA", aplicada mediante equipo de inyección a baja presión (máximo 1 atm por boquilla), para la consolidación de muros de mampostería de menos de 30 cm de espesor.
Código |  | Unidad |  | Descripción | Rendimiento |  |  | Precio unitario | Importe
1 |  |  |  | Materiales
mt09rep110b |  | kg |  | Lechada, Morcem Cal Inyección Consolidante "GRUPO PUMA", compuesta por cal hidráulica natural, tipo NHL 5, cargas puzolánicas, áridos seleccionados y otros aditivos, para aplicar en inyecciones de consolidación en muros de mampostería, tipo M-10 según UNE-EN 1015-11, para uso en elementos ubicados en el interior de las construcciones, sujetos a requisitos estructurales según UNE-EN 998-2. | 6 |  |  | 1.57 | 9.42
[5 empty] | Subtotal materiales: |  |  |  | 9.42
2 |  |  |  | Equipo y maquinaria
mq06eim010 |  | h |  | Equipo de inyección manual de morteros fluidos y resinas. | 0.209 |  |  | 1.72 | 0.36
[5 empty] | Subtotal equipo y maquinaria: |  |  |  | 0.36
3 |  |  |  | Mano de obra
mo020 |  | h |  | Oficial 1ª construcción. | 0.222 |  |  | 22.13 | 4.91
mo113 |  | h |  | Peón ordinario construcción. | 0.222 |  |  | 20.78 | 4.61
[5 empty] | Subtotal mano de obra: |  |  |  | 9.52
4 |  |  |  | Costes directos complementarios
|  | % |  | Costes directos complementarios | 2 |  |  | 19.3 | 0.39
Coste de mantenimiento decenal: 0,98€ en los primeros 10 años. |  |  |  |  | Costes directos (1+2+3+4): |  |  |  | 19.69
Referencia y título de la norma | [5 empty] | Aplicabilidad(a) | Obligatoriedad(b) |  | Sistema(c)
EN 998-2:2016 | [5 empty] | 1182020 | 1182020 |  | 2+/4
Especificaciones de los morteros para albañilería. Parte 2: Morteros para albañilería
(a) Fecha de aplicabilidad de la norma armonizada
(b) Fecha en que finaliza el período de coexistencia
(c) Sistema de evaluación y verificación de la constancia de las prestaciones