## Hoja 1
EHH010 | m | Refuerzo de pilar de hormigón armado, mediante recrecido con hormigón armado.
Refuerzo de pilar de hormigón armado de 30x30 cm, mediante recrecido de 10 cm de espesor en todas sus caras, con hormigón armado, realizado con hormigón HA-25/B/12/XC2 fabricado en central, y vertido con cubilote, y acero UNE-EN 10080 B 500 S, con una cuantía de 120 kg/m³, unión directa mediante adhesivo; vertido con medios manuales desde el forjado de la planta superior por orificios practicados previamente; previa aplicación de una capa continua de adhesivo de dos componentes, Implarest EP "GRUPO PUMA", a base de resina epoxi y un endurecedor, sobre la superficie del hormigón endurecido. El precio incluye el montaje y desmontaje del sistema de encofrado y la elaboración y el montaje de la ferralla en el lugar definitivo de su colocación en obra.
Código |  |  | Unidad | Descripción |  | Rendimiento |  | Precio unitario | Importe
1 |  |  |  | Materiales
mt09rep032a |  |  | kg | Adhesivo de dos componentes, Implarest EP "GRUPO PUMA", a base de resina epoxi y un endurecedor, para la correcta unión entre el hormigón fresco y el hormigón endurecido, según UNE-EN 1504-4. |  | 1.8 |  | 21.1 | 37.98
mt10haf010ctmm |  |  | m³ | Hormigón HA-25/B/12/XC2, fabricado en central. |  | 0.168 |  | 90.2 | 15.15
mt07aco010g |  |  | kg | Acero en barras corrugadas, UNE-EN 10080 B 500 S, suministrado en obra en barras sin elaborar, de varios diámetros. |  | 19.584 |  | 1.22 | 23.89
mt08var050 |  |  | kg | Alambre galvanizado para atar, de 1,30 mm de diámetro. |  | 0.134 |  | 1.5 | 0.2
mt08eup010b |  |  | m² | Chapa metálica de 50x50 cm, para encofrado de pilares de hormigón armado de sección rectangular o cuadrada, de hasta 3 m de altura, incluso accesorios de montaje. |  | 0.024 |  | 48 | 1.15
[6 empty] | Subtotal materiales: |  |  | 78.37
2 |  |  |  | Mano de obra
mo043 |  |  | h | Oficial 1ª ferrallista. |  | 0.17 |  | 24.04 | 4.09
mo090 |  |  | h | Ayudante ferrallista. |  | 0.189 |  | 22.82 | 4.31
mo045 |  |  | h | Oficial 1ª estructurista, en trabajos de puesta en obra del hormigón. |  | 1.152 |  | 24.04 | 27.69
mo092 |  |  | h | Ayudante estructurista, en trabajos de puesta en obra del hormigón. |  | 0.826 |  | 22.82 | 18.85
[6 empty] | Subtotal mano de obra: |  |  | 54.94
3 |  |  |  | Costes directos complementarios
|  |  | % | Costes directos complementarios |  | 2 |  | 133.31 | 2.67
Coste de mantenimiento decenal: 9,52€ en los primeros 10 años. | [5 empty] | Costes directos (1+2+3): |  |  | 135.98
Referencia y título de la norma |  |  |  |  | Aplicabilidad(a) |  | Obligatoriedad(b) |  | Sistema(c)
EN 1504-4:2004 |  |  |  |  | 192005 |  | 112009 |  | 1/2+/3/4
Productos y sistemas para la protección y reparación de estructuras de hormigón. Definiciones, requisitos, control de calidad y evaluación de la conformidad. Parte 4: Adhesivos estructurales
(a) Fecha de aplicabilidad de la norma armonizada
(b) Fecha en que finaliza el período de coexistencia
(c) Sistema de evaluación y verificación de la constancia de las prestaciones